## Sheet1
重点工业产品质量市级监督抽查不合格产品及企业名单 （2024年第1期）
序号 | 检查报告编号 | 生产企业名称 | 受检企业名称 | 受检企业地址/邮编 | 商标 | 产品名称 | 规格型号 | 生产日期/批号 | 检验结果 | 不合格项
1 | H202403-J048 | / | 桃源县木塘垸乡孔家河加油站 | 常德市桃源县木塘垸乡桂洲村二组 |  | 车用柴油 | 0# | / | 不合格 | 闪点、运动粘度
2 | H202403-J033 | / | 常德市西湖管理区福湘源加油站 | 湖南省常德市西湖区西洲乡黄泥湖村1组 |  | 车用柴油 | 0# | / | 不合格 | 闪点（闭口）
3 | H202405-J010 |  | 澧县涔南龙机加油站 | 澧县涔南乡永丰村二组 |  | 车用汽油 | 95# |  | 不合格 | 终馏点
4 | Q202403-J001 | 郓城县北方塑料厂 | 鼎城区农生达塑料经营部 | 湖南省常德市鼎城区玉霞街道鼎城社区鼎城路82号 | / | 聚乙烯吹塑薄膜 | 厚度：0.015mm | / | 不合格 | 拉伸负荷-纵向、拉伸负荷-横向
5 | Q202403-J003 | 江苏省农望达塑料厂 | 常德市鼎城区石公桥镇俊全农资经营部 | 常德市鼎城区石公桥镇联五堰村三组 | 农望达 | 聚乙烯薄膜 | 厚度：0.015mm | 2024-01-24 | 不合格 | 拉伸负荷-横向
6 | Q202403-J005 | 南阳丰江塑业有限公司 | 桃源县陬市镇易志惠综合商店 | 常德市桃源县陬市镇下街居委会十一组 | 花儿朵朵 | 聚乙烯吹塑农用地面覆盖薄膜 | 2m×0.02mm | 2023-12-23 | 不合格 | 拉伸负荷-纵向、拉伸负荷-横向
7 | Q202404-J001 | 江苏省农望达塑料厂 | 津市市毛里湖镇海生农资经营部 | 湖南省津市市毛里湖镇荣台社区岳阳路30号 | 农望达® | PE吹塑薄膜 | 2米×0.5丝 |  | 不合格 | 检物理力学性能-拉伸负荷-纵向、物理力学性能-拉伸负荷-横向
8 | Q202404-J003 | 江苏省农望达塑料厂 | 西洞庭金农种子服务部 | 常德市西洞庭龙泉街道办沙河居委会迎丰北路 |  | 聚乙烯吹塑农用地面薄膜 | 475米×0.8m×0.01mm | 2024-02-25 | 不合格 | 力学性能-拉伸负荷-纵向、力学性能-拉伸负荷-横向项目
9 | Q202405-J001 | 安阳塑化股份有限公司 | 汉寿县春娥农资经营有限公司 | 湖南省常德市汉寿县沧港镇新兴社区移堤组18号 | 珠泉 | 聚乙烯吹塑农用地面覆盖薄膜 | 宽度1200mm×厚度0.01mm | 2022-03-27 | 不合格 | 拉伸负荷
10 | Q202405-J002 | 青州市一润农膜厂 | 常德市武陵区嘉利农资经营部 | 湖南省常德市武陵区芙蓉街道落路口社区人民路4433号 | 润一 | 农业用聚乙烯吹塑棚膜 | 宽度2m×厚度0.02mm×长度257m×9.5kg/卷 |  | 不合格 | 拉伸强度
11 | Q202405-J003 | 山东济宁市任城区永兴塑料制品厂 | 常德市文魁农资经营部 | 常德市武陵区芦荻山乡金狮堤社区5组新坡桥墟场33号 | 兴隆塔 | 聚乙烯塑料薄膜 | 140cm×0.01mm | 2024-03-21 | 不合格 | 拉伸负荷
12 | X202403-J002 | 株洲百富日用品有限公司 | 津市好润佳商业有限公司 | 常德市津市市三洲驿办事处三洲街社区澹津路金城银座J栋 | / | 好媳妇超爽杯（PP） | 160mL/只 100只/包 | 2023-07-17 | 不合格 | 负重性能
13 | X202403-J003 | 长沙市金兵日用品有限公司 | 津市好润佳商业有限公司 | 常德市津市市三洲驿办事处三洲街社区澹津路金城银座J栋 | / | 透明胶碗（PP） | 390mL（16只） | 2024-02-02 | 不合格 | 负重性能
14 | X202403-J005 | 湖南世容纸塑包装有限公司 | 津市好润佳商业有限公司 | 常德市津市市三洲驿办事处三洲街社区澹津路金城银座J栋 | 旺佳乐 | 旺佳乐一次性饮杯（PP） | 180mL/只 100只/包 | 2023-12-03 | 不合格 | 负重性能
15 | X202404-J004 | 常德市鼎城满兴胶袋彩印加工厂 | 常德市鼎城满兴胶袋彩印加工厂 | 湖南省常德市鼎城区郭家铺街道孔家溶社区桥南工业园内 |  | 复合膜袋（BOPP/CPP） | （190×226×0.05）mm | 2024-03-07 | 不合格 | 物理机械性能-断裂标称应变-横向
16 | SHYZ202404-J015 | 津市市乐舒纸品厂 | 津市市乐舒纸品厂 | 湖南省常德市津市市汪家桥街道油榨坊社区车胤大道151号 | 湘滢美 | 湘滢美抽取式面纸 | 115mm×180mm×3层（300张） | 2024-03-26 | 不合格 | 纵向湿抗张强度（手动法/多层）
17 | X202405-J006 | 松滋市一家人纸制品厂 | 汉寿县龙凤超市 | 常德市汉寿县毛家滩乡牛路社区车路组 | 换甲山 | 2号彩碗 | 9提/件 | 2024-01-11 | 不合格 | 抗压强度
18 | X202405-J021 | 石首市佳盛纸塑制品有限公司 | 临澧县星光超市 | 常德市临澧县四新岗镇天鹅社区街道组 | 柳叶® | 柳叶饮杯（PP） | 220mL | 2023-07-03 | 不合格 | 使用性能-负重性能
19 | X202405-J023 | 台州市正丰日用品有限公司 | 常德桃花源风景名胜区四季优选生活超市 | 湖南省常德市桃花源风景名胜区桃花源镇桃花源村水溪三组 | 清纯 | 塑杯（PP） | 180mL/只（80只/袋） | 2021-10-08 | 不合格 | 使用性能-负重性能
20 | FX24RNJ0367 | 佛山市冉曾电器有限公司 | 常德市鼎城区新一代酒店用品有限公司 | 湖南省常德市鼎城区玉霞街道鼎城社区隆阳路37号 | 图形商标 | 商用炒菜灶 | SZCY14-RZ-003 | 2023-11-12 | 不合格 | 警示
21 | FX24RNJ0370 | 良厨热能科技（宁波）有限公司 | 汉寿县锦锐水暖器材经营部 | 汉寿县龙阳街道城东社区辰阳中路321号 | 华盛 | 瓶装液化石油气调压器 | JYT0.6L | 2024-01-12 | 不合格 | 关闭压力
22 | FX24RNJ0379 |  | 津市市津淮液化气有限公司 | 湖南省津市市汪家桥办事处油榨坊社区车胤大道东城环保砖厂旁 | / | 液化石油气 | 商品丙丁烷混合物 | / | 不合格 | C3+C4烃类组分含量、铜片腐蚀
23 | FX24RNJ0400 | 佛山市顺德区隆之悦电器厂 | 桃源县鸿飞小家电经营部 | 湖南省常德市桃源县漳江街道观音巷社区武陵东路北侧43号 | 图形商标（海利达） | 家用燃气灶具 | JZY-T220 | 2023-09-04 | 不合格 | 结构的一般要求